## Лист1
С Т А Л Ь К О Н С Т Р У К Ц И О Н Н А Я
СНГ | США | Германия | Япония | Китай | Великобритания | Италия | Франция
ГОСТ | AISI, ASTM, ASME | DIN | JIS | GB | B.S. | UNI | AFNOR NF
03Х17Н14М3 | 316L | X2CrNiMo18-14-3 | SUS 316L | 00Cr17Ni14Mo2 | 316S13 | X2CrNiMo 18-14-3 | Z 3 CND 17-12-03
| SA-240TP316L |  |  | 00Cr17Ni14Mo3 | LW 22 | X2CrNiMo1713KG
03X18H11 | 304 L | X2 Cr Ni 19 11 | SUS304 L | - | 304S11 | X2 CrNi 18 11 | Z 1 CN 18-12
| SA-240TP304L | GX2 Cr Ni 19-11 |  |  | LW 20 | X 3 CrNi 18 11 | Z 2 CN 18-10
[5 empty] | LWCF 20 | GX 2 CrNi 19 10 | Z 3 CN 19-10M
[5 empty] | S 536 |  | Z 3CN 18-10
[5 empty] | 304 C12 (LT 196) |  | Z 3 CN 19-11
[5 empty] | 305 S 11 |  | Z 3 CN 19-11FF
03ХН28МДТ | - | X3NiCrCuMoTi2730 | - | - | - | - | -
06Х28МДТ
06X18H11 | 305 | X4CrNi18-12 | SUS 305 | - | 305S17 | X7 CrNi18 10 | Z 5 CN 18-11FF
| 3008 |  | SUS 305J1 |  | 305S19 | X8 CrNi 19 10
07Х16Н6 | 301 | X12CrNi17-7 | SUS 301 | - | 301 S 21 | X10CrNi18-8 | Z 11 CN 17-08
| A 167 301 | X10CrNi18-8 |  |  | 301 S 22 | X12CrNi17-07 | Z 11 CN 18-08
| A 240 301 |  |  |  | Cr Ni 17/7 |  | Z 12 CN 18-09
A 666 301
08кп | A 622 | St 50-2 | SPHE | - | BS 1449 | - | 3C
1 HR
08X13 | 403 | Х6 Cr 13 | SUS 403 | - | 403 S17 | X6 Cr 13 | Z6 C13
| 409 | X7 Cr 14 | SUS 410S |  |  |  | Z8 C12
| 410 S |  | SUS429 |  |  |  | Z8 C13FF
429
SA-240 TP 410S
08Х17Н13М2Т | 316 Ti | X6CrNiMoTi 12 122 | SUS 316Ti | 0Cr18Ni12Mo3Ti | 320 S 33 | X 6 CrNiMoTi 17 13 | Z6 CNDT 17.12
10X17H13M2T | A 167 316Ti | X 10 CrNiMoTi 18-12 |  | 1Cr18Ni12Mo3Ti | CrNiMo 17/12/2 1/4 Ti
A 213 F316H
A 240 316Ti
A 368 316Ti
SA-240 TP 316Ti
SA-479 316Ti
08Х17Т | 430Ti | X 6 CrTi 17 | SUS 430LX | - | - | X 3 CrTi 17 | Z 4 CT 17
| 439 | X3CrTi17 |  |  |  | X 6 CrTi 17
08X18H10 | 304 | X5 Cr Ni 18 10 | SUS 304 | - | 304S11 | X 5 Cr Ni 18 10 | Z4 CN 19-10 FF
| 304 H |  |  |  | 304S15 |  | Z5 CN 17-06
| SA-240 TP 304 |  |  |  | 304S16 |  | Z6CN18.09
[5 empty] | 304S17 |  | Z7 CN 18-09
304S31
LW21
LWCF 21
08Х18Н12Б | 347 | X 6 CrNiNb 18 10 | SUS 347 | 0Cr18Ni11Nb | 347 S 20 | X 6 CrNiNb 18 11 | Z 6 CNNb 18-10
| A 167 347 | X6CrNiNb18-10 |  | 1Cr18Ni11Nb | 347 S 31
| A 240 347 |  |  | 1Cr19Ni11Nb | ANC 3 Grade B
| A 313 347 |  |  |  | Cr Ni 18/9/Nb
| A 580 347 |  |  |  | CrNi 18/9 0.10C/Nb
08ЮА | A 620 | DC 04 | SPCE | - | DC 04 / FeP 04 | DC 04/FeP 04 | DC 04 / FeP 04
|  | DC04+ZE |  |  | HR 1
|  | Fe P04 / St 14 |  |  | HR 2
St 14
St 4
09Г2С | A 516-55 | - | SM41B | - | - | - | -
| A 516-60 |  | SB49
A 516-65
A 561 Gr70
09Х17Н7Ю | - | X 7 CrNiAl 17 7 | SUS 631 | 0Cr17Ni7Al | 301 S 81 | - | Z 9 CNA 17-07
X7CrNiAl17-7
10 | C1010 | C 10 | S 10 C | 10 | 040 A 10 | 1 C 10 | C 10 RR
| A 108 1010 | C10E | S 9 CK |  | 045 M 10 | 2 C 10 | XC 10
| A 29 M1010 | Ck 10 | SACM 1 |  | En2A | 2 C 15
| A 510 1010 |  |  |  | En32A | C 10
| A 575 M1010 |  |  |  | HS 10
SA-29 M1010
10Х13СЮ | A 268 TP405 | X10CrAl13 | - | - | - | X 10 CrAl 12 | Z 13 C 13
X10CrAlSi13
10X23H18 | SA-240 TP 310S | - | - | - | - | - | -
20X23H18
12К | A 201 Gr AFx | ASt 35 | - | - | - | - | -
12X13 | 410 | X 10 Cr 13 | SUS 410 | - | 410C21 | X 10 Cr13 | Z10C13
15X13Л | 430 | X12 Cr13 |  |  | 410S21 | X 12 Cr13 | Z12C13
| A 183 F6 | GX 12 Cr 12 |  |  | ANC 1A
A 193 B6
A 479 410
12Х17 | 430 | X6Cr17 | SUS 430 | 1Cr15 | 17Cr | X 6 Cr 17 | Z 8 C 17
| A 182 F 430 |  |  | 1Cr17 | 430S17 | X 8 Cr 17
| A 240 430 |  |  | ML1Cr17 | 430S18
SA-182 Grade F 430
SA-240 Type 430
12X18H10T | 321 | X6 Cr Ni Ti 18 10 | SUS 321 | - | 321S12 | - | Z6 CNT 18.10
06Х18Н10Т | A 213 TP321H | X10 Cr Ni Ti 189
08X18H10T | SA-240 TP 321
09Х18Н10Т
12XM | A 182 grade F12 | 13CrMo-44 | - | - | - | - | -
A213 Grade T12
A 335 Grade P12
A 387A,B,C
12X2M | A 182 Grade F22 | 10CrMo910 | - | - | - | - | -
A335 Grade P22
387 Grade D
12Х1МФ | - | 14MoV63 | - | - | - | - | -
14Г2 | A414 Gr F,G | 17 Mn4 | SB 46 | - | - | - | A 48CP
| A 515 Gr70 |  | SB 49
| A516 Gr70 |  | SG V 46
SG V 49
SP V 32
15 | C1015 | C15 | S 15 C | 15 | - | - | C 18 RR
| A 108 1015 | C15E | S 15 CK | H15A |  |  | XC 15
| A 512 1015 | Ck 15 |  | ZG200-400 (ZG 15) |  |  | XC 18
A 576 1015
15кп | A 621 FS Type A | DD 11 (StW 22) | SPHD | - | - | - | 1 C
A 621 FS Type B
15пс | A 29 1015 | QSt 38-3 | SWRCH15A | ML15 | - | CB 15 | -
SWRCH16R
15Н2М | 4615 | - | - | - | - | - | -
15HM
15Х | - | 15Cr3 | - | - | - | - | -
15X5M | A 182 Grade F5 | - | - | - | - | - | -
A 193 Grade B5
15X25T | A 268 TP446 | 10CrAl24 | - | - | - | - | -
15X28
15XФ | 6117 | - | - | - | - | - | -
15ХМ | A 182 grade F12 | 13CrMo-44 | - | - | - | - | -
A213 Grade T12
A 335 Grade P12
16К | A 414 Grade E | H II | SG 295 | - | P 265 GH | Fe 410 KW | -
|  | St42-2 | SG 30 |  |  | P 265 GH
|  | C22N | SM 53 B
|  | ASt41 | SM 53 C
|  | P 265 GH | SPV 315
SPV 32
SPV 355
SPV 36
17ГС | - | S355J2G3 / Fe 510 D1 | SM 490 A | 16Mn | - | Fe 510 | S 355 J 2 G 3
|  | St 52-3 | SM 520 C |  |  | Fe E 420
|  | St 52-3 / S355J2G3 | SM 53 C |  |  | S 355 J 2 G 3
St 52-3 G
18ХГ | SA-29 Grade 5115 | 16 MnCr 5 | - | 15CrMn | 527 M 17 | 16 MnCr 5 | 16 MC 5
|  |  |  | 20CrMn | 590 H 17 |  | 16 MnCr 5 RR
590 M 17
20 | C1020 | C 22 | S 20 C | - | 040A20 | C 20 | C 20
| A 105 Gr1 | C 22N | S 20CK |  | 070 M 20 | C 21 | XC 25
| A 106 GrA,B | C 22.3 |  |  | 070 M 26 | C 22
| A 659 CS Type 1020 | Ck 22 |  |  | 1 C 22
| A 794 CS Type 1020 | St35.8 |  |  | C 22
|  | St45.8 |  |  | En3A
En3B
En3C
En3D
20К | A 283-C | H II | SG 295 | - | P 265 GH | Fe 410 KW | -
| A 285-A,B,c | P 265 GH | SG 30 |  |  | P 265 GH
| A 414 Grade E |  | SM 53 B
| A 515-5 |  | SM 53 C
| A 515-60 |  | SPV 315
| A 515-70 |  | SPV 32
SPV 355
SPV 36
20пс | A 29 1020 | - | SWRCH17R | ML20 | 0/4 | - | -
20H2M | 4621 | - | - | - | - | - | -
20HM
20X | 5120 | - | - | - | - | - | -
20ХФ | 6120 | 22CrV4 | - | - | - | - | -
20Х13 | 420 | X 20 Cr 13 | SUS 420J1 | 2Cr13 | 420 S 37 | X 20 Cr 13 | Z 20 C 13
| A 276 420 |  |  |  | En56C
A 580 420
20Х17Н2 | 431 | X17CrNi16-2 | SUS 431 | 1Cr17Ni2 | 431 S 29 | X 16 CrNi 1 | Z 15 CN 16-02
| A 493 431 | X17CrNi16-2 (X 20 CrNi 17 2) |  | ML1Cr17Ni2 | En57 |  | Z 15 CN 16.02 CI
A 580 431
SA-479 Type 431
20Х25Н20С2 | 310 | X15CrNiSi25-20 | SUS Y 310 | 2Cr25Ni20 | - | X 16 CrNiSi 25 20 | Z 15 CNS 25-20
| 314 | X15CrNiSi25-21
20ХМ | 4130 | 25 CrMo 4 | SCM 420 | ML30CrMo | 25 CrMo 4 | 25 CrMo 4 | 25 CrMo 4
| SA-29 Grade 4130 | GS-25 CrMo 4 | SCM 430 | ML30CrMoA
20XH | 3120 | - | - | - | - | - | -
22K | 1022 | 20Mn5 | S Mn C 420 | - | 120M19 | - | 20M5
1518
25 | C1025 | - | - | - | - | - | -
25Г | 1025 | GS-Ck 25 | S 25 C | 25 | 070 M 26 | - | -
| A 108 1025 |  |  | 25Z | 080 A 25
| A 510 1025 |  |  | ZG230-450 (ZG 25)
A 512 1025
A 513 1025
A 576 1025
25X1МФ | A 193 B14 | 24CrMoV55 | - | - | - | - | -
A 540 B21
30 | C1030 | - | SWRCH30K | ML25Mn | 2025-01-01 | - | -
| A 29 1030 |  | SWRCH33K | ML30
SA-29 1030
30X | 5130 | - | - | - | - | - | -
30XM | 4130 | 25CrMo4 | - | - | - | - | -
A 302 Gr B
A 304
30Х13 | 420F | X30Cr13 | SUS 420J2 | 3Cr13 | 420 S 45 | G X 30 Cr 13 | Z 30 С 13
[5 empty] | En56D | X 30 Cr 13 | Z 33 C 13
30ХМ | - | 34 CrMo 4 | SCM 435 | 35CrMo | 34 CrMo 4 | 34 CrMo 4 | 34 CrMo 4
|  | GS-34 CrMo 4 | SCM 435 H
30Г2 | - | 36 Mn 5 | SCMn 3 | - | 150 M 36 | - | 40 M 5
|  |  | SMn 438 |  | En15
|  |  | SMn 438 H |  | En15A
35 | C1035 | C 35 | S 35C | - | 080M36 | - | XC 38
| C1034 | Ck 35
A 107
35X | 5132 | 34Cr4 | - | - | - | - | -
35XM | - | 34CrMo4 | - | - | - | - | -
40 | 1040 | C40 | S 40C | - | 080A40 | - | XC 42
|  | Ck40 |  |  | 060A40
40X | 5140 | 41 Cr 4 | S Gr 440 | - | 530A40 | - | 42C4
530M40
40Х13 | - | X38Cr13 | SUS 420J2 | - | 420S45 | X 40 Cr 14 | Z 38 C 13 M
|  | X39Cr13 |  |  |  | X 46 Cr 13 | Z 40 C 13
|  | X46Cr13 |  |  |  |  | Z 40 С 14
Z 44 C 14
Z 50 C 14
40Х2Н2МА | 4340 | 40 NiCrMo 6 | SNCM 439 | 40CrNiMoA | 818 M 40 | - | -
| SA-29 Grade 4340 |  | STPT 38 | ML40CrNiMoA
40XH | 3135 | 40Ni Cr 6 | - | - | 640M40 | - | -
3140
40ХН2МА | 9840 | 36 CrNiMo 4 | - | - | 36 CrNiMo 4 | 36 CrNiMo 4 | 36 CrNiMo 4
40 NCD 3
45 | 1045 | C 45 | S 45C | ML45 | 080M | - | XC48
| A 107 | Ck 45 | SWRCH45K |  | 080M46
| A 29 1044 | Cq 45
SA-29 1044
45Г | 1045 | C45E | S 45 C | 45 | C 45 E | C 45 E | C 45 E
| A 108 1045 | Ck 45 | S 48 C | ZG310-570 (ZG 45) |  |  | XC 45
| A 29 1045 | GS-Ck 45
A 311 1045
A 576 1045
SA-29 1045
SA-311 1045
45X | 5145 | - | - | - | - | - | -
50 | С1050 | C 50 E | - | 50 | 080 M 50 | C 50 E | C 50 E
| A 108 1050 | Ck 50 |  |  | C 50 E |  | XC 50
A 29 1050
A 311 1050
A 510 1050
A 576 1050
SA-29 1050
SA-311 1050
50X | 5147 | - | - | - | - | - | -
55 | С1055 | C 55 | S 55 C | - | 070 M 55 | C 55 | AF 70
| A 29 1055 | Ck 53 | S 55 C-CSP |  | C 55 |  | C 54
| A 576 1055 |  |  |  | En9 |  | C 55
| SA-29 1055 |  |  |  | En9K
60 | C1060 | C 60 | S 58 C | - | 060 A 62 | C 60 | C 60
60Г | A 29 1060 |  | S 60 C-CSP |  | C 60
| A 576 1060 |  | S 65 C-CSP |  | CS 60
| SA-29 1060 |  |  |  | HS 60
Ст0 | A 283 Grade A | S185 / Fe 310-0 | SS 330 | Q195 | HR 15 | S 185 | -
Ст1кп |  | St 33 |  | Q195-F
Q195-Z
Q195-b
Ст2пс | A53 Gr A | St 35 | - | Q215B | S360 | - | -
Ст2сп | A192 Gr A |  |  | Q215B-F
Q215B-Z
Q215B-b
Ст3кп | A 107 | USt 37-2 | - | A3 | - | - | -
| A 283 Grade C | USt 37-2 G |  | Q235A
| SA-283 C | RSt37-2 |  | Q235A-F
Q235A-Z
Q235A-b
Ст3сп | A 414 Grade A | S235J2G3 / Fe 360 D1 | SS34 | - | HS 37/23 | S 235 J 2 G 3 | S 235 J 2 G 3
| A 570 Grade 36 | St 37-3 |  |  | S 235 J 2 G 3 |  | E 24-2NE
|  | St 37-3 G |  |  | 40C
|  | UZSt 37-2 |  |  | BS4360
Ст5сп | A 570 Grade 50 | St 50-2 | SS 50 | - | - | - | А 50-2
Ст6пс | A 572 Grade 65 | E335 / Fe 590-2 | SM 570 | - | 55 C | E 335 | E 335
Ст6сп |  | St 60-2 | SM 58 |  | E 335 | Fe 590
St 60-2 G
Источник: gosts.org
Марка стали |  |  | Аналоги в стандартах США
Страны СНГ ГОСТ | Евронормы
10 | C10E | 1.1121 | 1010
10XГН1 | 10 ХГН1 | 1426274 | -
14 ХН3 М | 14 NiCrMo1-3-4 | 1737461 | 9310
15 | C15 Е | 1.1141 | 1015
15 Г | С16 Е | 1.1148 | 1016
16 ХГ | 16 МnCr5 | 1910585 | 5115
16XГР | 16Mn CrB5 | 1921177 | -
16 ХГН | 16NiCr4 | 1393037 | -
17 Г1 С | S235J2G4 | 1.0117 | -
17 ХН3 | 15NiCr13 | 1406916 | Е3310
18 ХГМ | 18CrMo4 | 1951493 | 4120
18 Х2 Н2 М | 18CrNiMo7-6 | 1711894 | -
20 | C22E | 1.1151 | 1020
20 ХМ | 20MoCr3 | 1979616 | 4118
20 ХГНМ | 20MoCr2-2 | 1688518 | 8617
25 | C25E | 1.1158 | 1025
25 ХМ | 25CrMo4 | 1942362 | 4130
28 Г | 28Mn6 | 1.1170 | 1330
30 | C30E | 1.1178 | 1030
34 Х | 34Cr4 | 1874792 | 5130
34 Х2 Н2 М | 34CrNiMo6 | 1710068 | 4340
35 | C35E | 1.1181 | 1035
36 ХНМ | 36CrNiMo4 | 1684135 | 9840
36 Х2 Н4 МА | 36NiCrMo16 | 1779829 | -
40 | C40E | 1.1186 | 1040
42 ХМ | 42CrMo4 | 1944919 | 4140
45 | C45E | 1.1191 | 1045
46 Х | 46Cr2 | 1864930 | 5045
50 | C50E | 1.1206 | 1050
50 ХГФ | 50CrV4 | 2286055 | 6150
Источник: metaltrade.ru
Марка стали |  |  | Аналоги в стандартах США
Страны СНГ ГОСТ | Евронормы
10 Х2 М | 10CrMo9-10 | 2001531 | F22
13 ХМ | 13CrMo4-4 | 1985095 | F12
14 ХМФ | 14MoV6-3 | 2123887 | -
15 М | 15Mo3 | 1283829 | F1
17 Г | 17Mn4 | 1.0481 | -
20 | C22.8 | 1.0460 | -
20 Г | 20Mn5 | 1.1133 | -
20 Х11 МНФ | X20CrMoV12-1 | 1103765 | -
Источник: metaltrade.ru
Сталь конструкционная углеродистая
Cтраны СНГ (ГОСТ 1050-88) | Зарубежные аналоги
| Германия (DIN) |  | США (ASTM)
10 | 1.0301 | С 10/Ск 10 | 1010
15 | 1.0401 | С15/Ск 15 | 1015
20 | 1.0402 | С 22/Ск 22 | 1020
30 | - | - | 1030
35 | 1.0501 | С 35/Ск 35 | 1035
40 | 1.0511 | С 40/Ск 40 | 1040
45 | 1.0503 | С 45/Ск 45 | 1045
50 | 1.0540 | С 50/Ск 50 | 1050
55 | 1.0535 | С 55/Ск 55 | 1055
60 | 1.0601 | С 60/Ск 60 | 1060
Источник: metallopt.ru
Сталь конструкционная легированная
Страны СНГ (ГОСТ, ТУ) | Зарубежные аналоги
| Германия (DIN) |  | США (AISI)
12ХН3А | 1399611 | 14NiCr10 | -
12Х2Н4А |  |  | Е3310
15ХМ | 1985095 | 13CrMo44 | -
17Г1С | 1.0570 | St52-3 | -
18ХГ | 1910585 | 16MnCr5 | 5120
20ХМ | 1942362 | 25CrMo4 | 4130
27ХГР | 1324371 | 30MnB4 | -
30Х3МФ | 2417542 | 31CrMoV9V | -
30Х2Н2М | 1709337 | 30CrNiMo8V | -
34Х2НМЮ | 2428865 | 34CrAlNi7V | -
38Х2Н2МА | 1710068 | 34CrNiMo6 | 4330
40Х | 1879175 | 42Cr4 | 5140
40ХГМ | 1944919 | 42CrMo4 | 4140
40ХН2МА | 1703859 | 40NiCrMo6 | 4340
40ХГНМ | 1696919 | 40NiCrMo22 | 8640
45Г | 1.0912 | 46Mn7 | -
Источник: metallopt.ru
Сталь конструкционная подшипниковая
Марка стали |  |  | Аналоги в стандартах США
Страны СНГ ГОСТ | Евронормы
ШХ4 | 100Cr2 | 584755 | 50100
ШХ15 | 100Cr6 | 586216 | 52100
ШХ15 СГ | 100CrMn6 | 591694 | A 485 (2)
ШХ20 М | 100CrMo7 | 597904 | A 485 (3)
Источник: metaltrade.ru
Сталь конструкционная рессорно-пружинная
Марка стали |  |  | Аналоги в стандартах США
Страны СНГ ГОСТ | Евронормы
38 С2 А | 38Si7 | 1140654 | -
50 ХГФА | 50CrV4 | 2286055 | 6150
52 ХГМФА | 51CrMoV4 | 2118774 | -
55 ХС2 А | 54SICr6 | 1899993 | -
55 ХГА | 55Cr3 | 1927021 | 5147
60 С2 ХГА | 60SiCR7 | 1902184 | 9262
Источник: metaltrade.ru
Страны СНГ (ГОСТ, ТУ) | Зарубежные аналоги
| Германия (DIN) |  | США (AISI)
70 | 1.1231 | Ck 67 | 1070
75 | 1.0605 | C 75 | 1074
85 | 1.1269 | Ck 85 | 1086
50ХФА | 2286055 | 50СrV4 | 6150
55С2 | 1141750 | 55Si7 | -
60Г | 1.0601 | С 60 | 1060
60C2 | 1142115 | 60Si7 | 9260
60С2ГХ | 1165856 | 60SiCr7 | 9262
70C2ХА | 1142846 | 71Si 7 | -
Источник: metallopt.ru